## Hoja1
| Varíaveis de classificação de matéria prima | [5 empty] | Variáveis de caracterização inicial |  |  |  |  | Variáveis de configuração do experimento |  |  |  |  | Variáveis de caracterização final
Data Experimento (Digestão) | Número do experimento | Nome do Fornecedor | Tipo de produto | Tipo Celulose | Número do Cozimento | Ficha técnica na pasta ? | Número de corrida da nitração (Número da Mistura) | Número do Batch | Viscosidade intrínseca (nitrada) | Grau polimerização inicial | Massa molar inicial | Massa nitrocelulose alimentada | Volume de água alimentado (l) | rotação do impelidor | Temperatura de Patamar (°C) | Tempo de Patamar (min) | Viscosidade Intrínseca final produto | Viscosidade final solução | Grau polimerização final | Massa molar final
2024-02-15 | 1 | 50% SnowDragon e 50% Flocaracel | 1/2 ES |  | E393 |  | 464 | 7026 | 203.5989 | 153.0819 |  | 294.4 | 3.2 |  | 135 | 130 | N/A
2024-02-16 | 2 | 1/3 Tianjin e 2/3 ADM | 1/2 ES GC | G2/68 | T462 |  | 526 | 938 | 230.5322 | 173.3325 |  | 310.4 | 3.2 |  | 139 | 70 | N/A
2024-02-19 | 3 | 1/3 Tianjin e 2/3 ADM | 1/2 ES GC | G2 | S48 |  | 44 | 984 | 168.3367 | 126.569 |  | 297.6 | 3.2 |  | 135 | 95 | N/A
2024-02-15 | 4 | 1/3 Tianjin e 2/3 ADM | 1/2 ES GC | G2 | CC51 |  | 46 | - | 205.9184 | 154.8259 |  | 316.8 | 3.2 |  | 130 | 85 | N/A
2024-02-16 | 5 | 1/2 ADM e 1/2 Tianjin | 1/4 ES GC | G2 | Y263 |  | 333 | - | 116.9307 | 87.91784 |  | 256 | 3.2 |  | 139 | 130 | N/A
2024-02-19 | 6 | 1/2 ADM e 1/2 Tianjin | 1/4 ES GC | G2 | Y263 |  | 333 | - | 225.9294 | 169.8717 |  | 272 | 3.2 |  | 142 | 95 | N/A
2024-02-20 | 7 | 1/3 Tianjin e 2/3 ADM | 1/2 ES GC | G2 | R47 |  | 44 | 984 | 193.7863 | 145.704 |  | 272 | 3.2 |  | 139 | 70 | N/A
2024-02-27 | 8 | 1/3 Tianjin e 2/3 ADM | 1/2 ES GC | G2 | AC46 |  | 44 | 984 | 58.80861 | 44.217 |  | 272 | 3.2 |  | 147 | 70 | N/A
2024-02-28 | 9 | 1/2 ADM e 1/2 Tianjin | 1/4 ES GC | G2 | CC264 |  | A Verificar | A verificar | 102.1947 | 76.83813 |  | 316.8 | 3.2 |  | 139 | 130 | N/A
2024-02-28 | 10 | 1/3 Tianjin e 2/3 ADM | 1/2 ES GC | G2/68 | T49 |  | 46 | 984 | 255.2575 | 191.9229 |  | 310.4 | 3.2 |  | 142 | 70 | N/A
2024-02-29 | 11 | 1/3 Tianjin e 2/3 ADM | 1/2 ES GC | G2 | Y50 |  | 46 | 984 | 238.5056 | 179.3275 |  | 284.8 | 3.2 |  | 139 | 95 | N/A
2024-02-29 | 12 | 1/3 Tianjin e 2/3 ADM | 1/2 ES GC | G2/62 | BC38 |  | 33 | - | 206.7726 | 155.4681 |  | 300.8 | 3.2 |  | 135 | 85 | N/A
2024-02-29 | 13 | 1/2 ADM e 1/2 Tianjin | 1/4 ES GC | G2 | CC264 |  | A Verificar | A verificar | 76.26115 | 57.33921 |  | 300.8 | 3.2 |  | 142 | 130 | N/A
2024-03-01 | 14 | 1/3 Tianjin e 2/3 ADM | 1/2 ES GC | - | AC39 |  | 33 | 967 | 218.6815 | 164.4222 |  | 313.6 | 3.2 |  | 130 | 70 | N/A
| 15 | ADM | 80ES | G4 | I312 |  | 351 | 5596 | 45.84464 | 34.46965 |  | 294.4 | 3.2 |  | 130 | 95 | N/A
2024-03-01 | 16 | SnowDragon ¦ Floracel | 1/2 ES | G3/77 | O309 |  | 427 | 1272 | 165.9164 | 124.7491 |  | 297.6 | 3.2 |  | 130 | 85 | N/A
2024-03-04 | 17 | 1/2 ADM e 1/2 Tianjin | 1/2 ES GC | G2 | AC239 |  | 299 | 3385 | 26.14532 | 19.65813 |  | 304 | 3.2 |  | 139 | 70 | N/A
2024-03-04 | 18 | Austrocel | 25 AS | - | U384 |  | 579 | 2353 | 191.7044 | 144.1386 |  | 297.6 | 3.2 |  | 139 | 130 | N/A
2024-03-05 | 19 | 1/2 ADM e 1/2 Tianjin | 1/2 ES GC | G2 | BC238 |  | 299 | 3385 | 22.96239 | 17.26495 |  | 281.6 | 3.2 |  | 139 | 95 | N/A
2024-03-05 | 20 | ADM | 25 AS | G2 | D328 |  | 374 | 3435 | 194.4655 | 146.2147 |  | 294.4 | 3.2 |  | 130 | 150 | N/A
2024-03-07 | 21 | 1/2 ADM e 1/2 Tianjin | 1/2 ES GC | G2 | AC239 |  | 299 | 3385 | 215.0752 | 161.7107 |  | 262.4 | 3.2 |  | 147 | 95 | N/A
2024-03-14 | 22 | 1/2 ADM e 1/2 Tianjin | 1/2 ES GC | G2 | BC238 |  | 299 | 3385 | 165.2638 | 124.2585 |  | 281.6 | 3.2 |  | 130 | 70 | N/A
2024-03-25 | 23 | 1/2 ADM e 1/2 Tianjin | 1/2 ES GC | G2 | T262 |  | 333 | A verificar | 196.4408 | 147.6999 |  | 310.4 | 3.2 |  | 142 | 85 | N/A
2024-03-26 | 24 | ADM | 25 AS | G2 | G334 |  | 378 | 3439 | 197.6246 | 148.5899 |  | 284.8 | 3.2 |  | 142 | 130 | N/A
2024-03-27 | 25 | 1/2 ADM e 1/2 Tianjin | 1/2 ES GC | G2 | BC260 |  | 330 | A verificar | 230.3214 | 173.174 |  | 300.8 | 3.2 |  | 142 | 85 | N/A
2024-04-03 | 26 | 1/2 ADM e 1/2 Tianjin | 1/2 ES GC | G2 | T262 |  | 333 | 3412 | 216.1092 | 162.4881 |  | 288 | 3.2 |  | 135 | 150 | N/A
| 27 | 50% SnowDragon e 50% Flocaracel | 1/2 ES |  | E393 |  | 464 | 7026 | #NUM! | #NUM! |  | 304 | 3.2 |  | 147 | 130 | N/A
| 28 | 1/2 ADM e 1/2 Tianjin | 1/2 ES GC | G2 | T262 |  | 333 | A verificar | 134.1237 | 100.8449 |  | 256 | 3.2 |  | 147 | 85 | N/A
| 29 | 50% SnowDragon e 50% Flocaracel | 1/2 ES |  | E393 |  | 464 | 7026 | #NUM! | #NUM! |  | 297.6 | 3.2 |  | 130 | 130 | N/A
2024-04-02 | 30 | 1/2 ADM e 1/2 Tianjin | 1/2 ES GC | G2 | BC260 |  | 330 | A verificar | 256.0794 | 192.5409 |  | 304 | 3.2 |  | 135 | 85 | N/A
2024-07-26 | 31 | 1/3 Tianjin e 2/3 ADM | 1/2 ES GC | G2/68 | S461 |  | 524 | 938 | 209.4501 | 157.4812 |  | 281.6 | 3.2 |  | 142 | 95 | N/A
2024-07-29 | 32 | 60% SnowDragon e 40% Floracel | 1/2 ES | - | CC491 |  | 576 | 480 | 178.971 | 134.5647 |  | 300.8 | 3.2 |  | 130 | 85 | N/A
| 33 | 50% SnowDragon e 50% Flocaracel |  |  | G350 |  | 412 | 6991 | 192.5403 | 144.7671 |  | 265.6 | 3.2 |  | 147 | 130 | N/A
2024-07-30 | 34 | 1/3 Tianjin e 2/3 ADM | 1/2 ES GC | - | AC384 |  | 437 | 890 | 221.9338 | 166.8675 |  | 307.2 | 3.2 |  | 130 | 95 | N/A
2024-07-30 | 35 | 1/3 Tianjin e 2/3 ADM | 1/2 ES GC | g2/68 | CC37 |  | 31 | 967 | 239.7115 | 180.2342 |  | 313.6 | 3.2 |  | 130 | 95 | N/A
2024-07-31 | 36 | 1/3 Tianjin e 2/3 ADM | 1/2 ES GC | g2/68 | Y36 |  | 31 | 967 | 228.1072 | 171.5092 |  | 300.8 | 3.2 |  | 142 | 70 | N/A
2024-08-01 | 37 | 100% ADM | 2000 ES | G4 | Y78 |  | 80 | 1004 | 232.1837 | 174.5742 |  | 272 | 3.2 |  | 135 | 70 | N/A
2024-08-05 | 38 | 100% ADM | 2000 ES | G4 | S76 |  | 78 | 1004 | 192.6647 | 144.8607 |  | 310.4 | 3.2 |  | 139 | 85 | N/A
2024-08-02 | 39 | 1/3 Tianjin e 2/3 ADM | 1/2 ES GC | G2 | CC51 |  | 46 | - | 222.3568 | 167.1856 |  | 313.6 | 3.2 |  | 147 | 85 | N/A
| 40 | 50% SnowDragon e 50% Flocaracel | 25ES |  | I312 |  | 364 | 6950 | #NUM! | #NUM! |  | 316.8 | 3.2 |  | 147 | 130 | N/A
2024-08-08 | 41 | ADM | 25 AS | G2 | G334 |  | 378 | 3439 | 256.6049 | 192.936 |  | 256 | 3.2 |  | 142 | 150 | N/A
DEU ERRADO | 42 | ADM | 25 AS | G2 | F360 |  | 408 | 3436 | 227.8025 | 171.2801 |  | 256 | 3.2 |  | 139 | 150 | N/A
2024-08-26 | 43 | 3/4 Austrocel / 1/4 Floracel | 25 AS |  | P310 |  | 445 | 6513 | 235.5279 | 177.0887 |  | 307.2 | 3.2 |  | 147 | 150 | N/A
2024-08-29 | 44 | 3/4 Austrocel / 1/4 Floracel | 25 AS |  | X313 |  | 448 | 6513 | 218.7531 | 164.476 |  | 313.6 | 3.2 |  | 130 | 130 | N/A
2024-08-06 | 45 | 1/3 Snow Dragon e 2/3 ADM | 1/2 ES GC | G2/68 | CC91 |  | 84 | 2445 | 220.7901 | 166.0076 |  | 262.4 | 3.2 |  | 142 | 95 | N/A
| 46 | ADM | 1/2 ES GC | G1 | V314 |  | 450 | 6543 | 237.1502 | 178.3084 |  | 256 | 3.2 |  | 142 | 130 | N/A
DEU ERRADO | 47 | 1/3 Snow Dragon e 2/3 ADM | 1/2 ES GC | G2/68 | BC92 |  | 86 | 2449 | 339.5139 | 255.2736 |  | 313.6 | 3.2 |  | 147 | 85 | N/A
2024-08-14 | 48 | 1/3 Tianjin e 2/3 ADM | 1/2 ES GC | G2 | Y463 |  | 526 | 938 | 223.5088 | 168.0518 |  | 281.6 | 3.2 |  | 142 | 85 | N/A
2024-08-26 | 49 | ADM | 1/2 ES GC | G2 |  |  | 96 | 6295 | 162.9207 | 122.4968 |  | 278.4 | 3.2 |  | 135 | 130 | N/A
2024-08-14 | 50 | [7 empty] | #NUM! | #NUM! |  | 275.2 | 3.2 |  | 139 | 85 | N/A
2024-08-15 | 51 | ADM | 80 ES | G4 | I312 |  | 351 | 5596 | 2224.472 | 1672.535 |  | 294.4 | 3.2 |  | 139 | 150 | N/A
2024-08-29 | 52 | ADM | 1/2 ES GC | G2 | T313 |  | 450 | 6543 | 174.8407 | 131.4592 |  | 297.6 | 3.2 |  | 135 | 70 | N/A
2024-09-02 | 53 | 3/4 Austrocel / 1/4 Floracel | 35 AS |  | P303 |  | 431 | 6506 | 169.9499 | 127.7819 |  | 281.6 | 3.2 |  | 135 | 150 | N/A
2024-08-27 | 54 | 3/4 Austrocel / 1/4 Floracel | 17 AS |  | U312 |  | 442 | 6506 | 219.1606 | 164.7824 |  | 291.2 | 3.2 |  | 139 | 85 | N/A
2024-09-12 | 55 | ADM | 1/2 ES GC | G1 | Y315 |  | 450 | 6538 | 112.3093 | 84.44309 |  | 275.2 | 3.2 |  | 135 | 70 | N/A
2024-09-17 | 56 | 3/4 Austrocel / 1/4 Floracel | 35 AS |  | U304 |  | 431 | 6506 | 211.4831 | 159.0098 |  | 291.2 | 3.2 |  | 147 | 150 | N/A
2024-09-11 | 57 | 3/4 Austrocel / 1/4 Floracel | 17 AS |  | R311 |  | 445 | 6506 | 206.5266 | 155.2832 |  | 259.2 | 3.2 |  | 147 | 70 | N/A
| 58 | 50% SnowDragon e 50% Flocaracel | 1/2 ES |  | E393 |  | 464 | 7026 | #NUM! | #NUM! |  | 304 | 3.2 |  | 135 | 130 | N/A
2024-09-05 | 59 | ADM | 1/2 ES GC | G2 | BC441 |  | 639 | 6654 | 142.0474 | 106.8026 |  | 320 | 3.2 |  | 135 | 85 | N/A
2024-09-16 | 60 | ADM | 1/2 ES GC | G2 | CC440 |  | 639 | 6647 | 142.0377 | 106.7952 |  | 275.2 | 3.2 |  | 130 | 70 | N/A
2024-09-10 | 61 | 3/4 Austrocel / 1/4 Floracel | 17 AS |  | U312 |  | 442 | 6506 | 196.1175 | 147.4567 |  | 278.4 | 3.2 |  | 139 | 150 | N/A
| 62 | ADM | 1/2 ES GC | G2 | CC440 |  | 770 | 6647 | 160.8858 | 120.9668 |  | 265.6 | 3.2 |  | 135 | 95 | N/A
| 63 | 3/4 Austrocel / 1/4 Floracel | 25 AS |  | Q314 |  | 448 | 6513 | 208.6932 | 156.9122 |  | 256 | 3.2 |  | 142 | 150 | N/A
2024-03-03 | 64 | ADM | 1/2 ES GC | G2 | BC441 |  | 639 | 6654 | 190.7431 | 143.4159 |  | 288 | 3.2 |  | 147 | 95 | N/A
2024-08-16 | 65 | SnowDragon | 400 ES | - | CC72 |  | 72 | 1000 | 227.3939 | 170.9729 |  | 310.4 | 3.2 |  | 147 | 150 | N/A
2024-08-19 | 66 | SnowDragon | 400 ES |  | S69 |  | 69 | 991 | 219.6551 | 165.1542 |  | 284.8 | 3.2 |  | 130 | 150 | N/A
| 67 | 50% SnowDragon e 50% Flocaracel | 1/2 ES |  | E393 |  | 464 | 7026 | 214.6726 | 161.408 |  | 278.4 | 3.2 |  | 130 | 130 | N/A
2024-09-12 | 68 | ADM | 1/2 ES GC |  | AC435 |  | 631 | 6649 | 156.7364 | 117.8469 |  | 320 | 3.2 |  | 147 | 70 | N/A
2024-09-11 | 69 | ADM | 1/2 ES GC |  | AC435 |  | 631 | 6649 | 161.9251 | 121.7482 |  | 291.2 | 3.2 |  | 139 | 95 | N/A
2024-09-09 | 70 | 3/4 Austrocel / 1/4 Floracel | 35 AS |  | N302 |  | 428 | 6506 | 179.9755 | 135.32 |  | 300.8 | 3.2 |  | 142 | 150 | N/A
2024-08-20 | 71 | 60% ADM e 40% Floracel | 25ES | G0 | S149 |  | 200 | 6358 | #NUM! | #NUM! |  | 262.4 | 3.2 |  | 135 | 150 | N/A
2024-09-16 | 72 | ADM | 1/2 ES GC |  | AC435 |  | 631 | 6649 | 160.6962 | 120.8242 |  | 272 | 3.2 |  | 147 | 95 | N/A
| 73 | ADM | 1/2 ES GC |  | AC435 |  | 631 | 6649 | 160.8888 | 120.969 |  | 265.6 | 3.2 |  | 135 | 95 | N/A
2024-09-17 | 74 | ADM | 1/2 ES GC |  | AC435 |  | 631 | 6649 | 159.1348 | 119.6502 |  | 284.8 | 3.2 |  | 142 | 70 | N/A
2024-08-20 | 75 | SnowDragon | 400 ES | - | R68 |  | 69 | 991 | 216.3857 | 162.696 |  | 259.2 | 3.2 |  | 130 | 150 | N/A
Note on B2: [Threaded comment] Your version of Excel allows you to read this threaded comment; however, any edits to it will get removed if the file is opened in a newer version of Excel. Learn more: https://go.microsoft.com/fwlink/?linkid=870924 Comment: Corresponde a o indice ou identificador do experimento conforme o planejamento experimental
Note on D2: [Threaded comment] Your version of Excel allows you to read this threaded comment; however, any edits to it will get removed if the file is opened in a newer version of Excel. Learn more: https://go.microsoft.com/fwlink/?linkid=870924 Comment: Tipo de produto caracterizado ex: 1/2 ES
Note on E2: [Threaded comment] Your version of Excel allows you to read this threaded comment; however, any edits to it will get removed if the file is opened in a newer version of Excel. Learn more: https://go.microsoft.com/fwlink/?linkid=870924 Comment: Tipo de materia prima celulose ex Eucalipto
Note on H2: [Threaded comment] Your version of Excel allows you to read this threaded comment; however, any edits to it will get removed if the file is opened in a newer version of Excel. Learn more: https://go.microsoft.com/fwlink/?linkid=870924 Comment: Corresponde a o número identificador da corrida de nitração em planta

## Cálculo da Visc Intrínseca
Número da Amostra | Viscosidade 0,5g (cp) | Viscosidade 1,0g (cp) | Densidade (g/cm³) | Viscosidade Relativa (0,5g) | Viscosidade Relativa (1,0g) | Viscosidade Inerente (0,5g) | Viscosidade Inerente (1,0g) | Viscosidade Intrínseca (dL/g) | Viscosidade Intrínseca (mL/g) | % de Nitrogênio da Amostra | Viscosidade Intrínseca Corrigida pela % de Nitrogênio (mL/g) | Grau de Polimerização da Nitrocelulose | Coluna1 | Coluna1 | Valor Constante
1 | 10.256 | 127.254 | 0.8988 | 25.4302 | 315.5319 | 6.471875 | 5.75426 | 7.18949 | 718.949 | 11.95 | 203.5989 | 153.0819 | 0.5 | Densidade do Acetato de Etila (g/cm³) | 0.8947
2 | 11.659 | 146.46 | 0.8975 | 28.909 | 363.154 | 6.728306 | 5.894827 | 7.561785 | 756.1785 | 11.8 | 230.5322 | 173.3325 | 1 | Viscosidade do Acetato de Etila (cp) | 0.4033
3 | 8.628 | 84.11 | 0.898 | 21.3935 | 208.5544 | 6.126175 | 5.3402 | 6.912149 | 691.2149 | 12.23 | 168.3367 | 126.569 |  | K (nitrocelulose-acetato de Etila) | 0.0133
4 | 9.366 | 72.9 | 0.8982 | 23.22341 | 180.7587 | 6.290321 | 5.197163 | 7.38348 | 738.348 | 11.98 | 205.9184 | 154.8259 |  | Alpha | 1
5 | 2.725 | 10.867 | 0.8963 | 6.756757 | 26.9452 | 3.821086 | 3.293805 | 4.348367 | 434.8367 | 12.05 | 116.9307 | 87.91784
6 | 8.005 | 30.442 | 0.8975 | 19.84875 | 75.48227 | 5.976282 | 4.323898 | 7.628666 | 762.8666 | 11.86 | 225.9294 | 169.8717
7 | 3.241 | 3.289 | 0.8961 | 8.036201 | 8.155219 | 4.167913 | 2.098658 | 6.237168 | 623.7168 | 11.76 | 193.7863 | 145.704
8 | 2.777 | 83.293 | 0.8978 | 6.885693 | 206.5286 | 3.858892 | 5.330439 | 2.387344 | 238.7344 | 12.21 | 58.80861 | 44.217
9 | 3.399 | 45.503 | 0.8961 | 8.427969 | 112.8267 | 4.263112 | 4.725853 | 3.800371 | 380.0371 | 12.05 | 102.1947 | 76.83813
10 | 9.865 | 30.777 | 0.8969 | 24.4607 | 76.31292 | 6.394135 | 4.334842 | 8.453429 | 845.3429 | 11.82 | 255.2575 | 191.9229
11 | 9.973 | 27.875 | 0.8973 | 24.72849 | 69.11728 | 6.415912 | 4.235805 | 8.596019 | 859.6019 | 11.99 | 238.5056 | 179.3275
12 | 9.594 | 45.983 | 0.8978 | 23.78874 | 114.0169 | 6.338425 | 4.736346 | 7.940504 | 794.0504 | 12.11 | 206.7726 | 155.4681
13 | 2.951 | 49.568 | 0.8959 | 7.317134 | 122.906 | 3.980437 | 4.81142 | 3.149455 | 314.9455 | 12.24 | 76.26115 | 57.33921
14 | 9.179 | 51.798 | 0.898 | 22.75973 | 128.4354 | 6.249986 | 4.855426 | 7.644545 | 764.4545 | 11.93 | 218.6815 | 164.4222
15 | 0.879 | 1.52 | 0.8981 | 2.179519 | 3.768907 | 1.558208 | 1.326785 | 1.789632 | 178.9632 | 12.14 | 45.84464 | 34.46965
16 | 5.823 | 28.939 | 0.8984 | 14.43838 | 71.75552 | 5.33978 | 4.273265 | 6.406296 | 640.6296 | 12.12 | 165.9164 | 124.7491
17 | 0.6215 | 0.9077 | 0.8983 | 1.541036 | 2.250682 | 0.8649104 | 0.8112332 | 0.9185876 | 91.85876 | 11.94 | 26.14532 | 19.65813
18 | 3.148 | 14.201 | 0.8962 | 7.805604 | 35.212 | 4.109684 | 3.561387 | 4.657981 | 465.7981 | 11.09 | 191.7044 | 144.1386
19 | 0.5825 | 0.7833 | 0.8984 | 1.444334 | 1.942227 | 0.735297 | 0.6638351 | 0.8067589 | 80.67589 | 11.94 | 22.96239 | 17.26495
20 | 2.987 | 13.002 | 0.8966 | 7.406397 | 32.23903 | 4.004688 | 3.473178 | 4.536199 | 453.6199 | 10.98 | 194.4655 | 146.2147
21 | 9.109 | 66.104 | 0.898 | 22.58616 | 163.9078 | 6.234675 | 5.099304 | 7.370046 | 737.0046 | 11.89 | 215.0752 | 161.7107
22 | 7.774 | 47.391 | 0.8985 | 19.27597 | 117.5081 | 5.917719 | 4.766507 | 7.068931 | 706.8931 | 12.3 | 165.2638 | 124.2585
23 | 8.951 | 65.768 | 0.8977 | 22.1944 | 163.0746 | 6.19968 | 5.094208 | 7.305151 | 730.5151 | 12.05 | 196.4408 | 147.6999
24 | 3.091 | 13.389 | 0.8966 | 7.66427 | 33.19861 | 4.073138 | 3.502508 | 4.643769 | 464.3769 | 11 | 197.6246 | 148.5899
25 | 8.1932 | 35.966 | 0.8974 | 20.3154 | 89.17927 | 6.022758 | 4.490649 | 7.554868 | 755.4868 | 11.8 | 230.3214 | 173.174
26 | 8.9122 | 46.649 | 0.8973 | 22.09819 | 115.6682 | 6.190991 | 4.750726 | 7.631257 | 763.1257 | 11.95 | 216.1092 | 162.4881
27 |  |  |  | 0 | 0 | #NUM! | #NUM! | #NUM! | #NUM! |  | #NUM! | #NUM!
28 | 3.011 | 8.547 | 0.8975 | 7.465906 | 21.19266 | 4.020694 | 3.053655 | 4.987732 | 498.7732 | 12.05 | 134.1237 | 100.8449
29 |  |  |  | 0 | 0 | #NUM! | #NUM! | #NUM! | #NUM! |  | #NUM! | #NUM!
30 | 6.3404 | 61.355 | 0.8971 | 15.7213 | 152.1324 | 5.510033 | 5.024751 | 5.995314 | 599.5314 | 10.99 | 256.0794 | 192.5409
31 | 7.5915 | 61.718 | 0.9032 | 18.82346 | 153.0325 | 5.870208 | 5.03065 | 6.709765 | 670.9765 | 11.75 | 209.4501 | 157.4812
32 | 7.061 | 61.888 | 0.8999 | 17.50806 | 153.454 | 5.725323 | 5.033401 | 6.417244 | 641.7244 | 11.98 | 178.971 | 134.5647
33 | 10.784 | 75.982 | 0.8966 | 26.7394 | 188.4007 | 6.572276 | 5.238571 | 7.905981 | 790.5981 | 12.23 | 192.5403 | 144.7671
34 | 10.328 | 77.033 | 0.8962 | 25.60873 | 191.0067 | 6.485866 | 5.252308 | 7.719424 | 771.9424 | 11.92 | 221.9338 | 166.8675
35 | 11.503 | 78.328 | 0.8961 | 28.52219 | 194.2177 | 6.701365 | 5.26898 | 8.13375 | 813.375 | 11.87 | 239.7115 | 180.2342
36 | 10.432 | 57.329 | 0.897 | 25.8666 | 142.1498 | 6.505905 | 4.956881 | 8.054929 | 805.4929 | 11.95 | 228.1072 | 171.5092
37 | 14.734 | 57.935 | 0.9022 | 36.5336 | 143.6524 | 7.196465 | 4.967396 | 9.425533 | 942.5533 | 12.21 | 232.1837 | 174.5742
38 | 9.16175 | 51.28 | 0.9034 | 22.71696 | 127.151 | 6.246224 | 4.845375 | 7.647072 | 764.7072 | 12.17 | 192.6647 | 144.8607
39 | 10.0831 | 83.328 | 0.8982 | 25.00149 | 206.6154 | 6.437871 | 5.330859 | 7.544882 | 754.4882 | 11.87 | 222.3568 | 167.1856
40 |  |  |  | 0 | 0 | #NUM! | #NUM! | #NUM! | #NUM! | 12.18 | #NUM! | #NUM!
41 | 4.9958 | 24.403 | 0.8991 | 12.3873 | 60.50831 | 5.033344 | 4.102781 | 5.963908 | 596.3908 | 10.97 | 256.6049 | 192.936
42 | 4.589 | 23.993 | 0.8978 | 11.37863 | 59.49169 | 4.863473 | 4.085837 | 5.64111 | 564.111 | 11.14 | 227.8025 | 171.2801
43 | 4.555 | 24.365 | 0.8985 | 11.29432 | 60.41408 | 4.8486 | 4.101222 | 5.595978 | 559.5978 | 11.03 | 235.5279 | 177.0887
44 | 4.652 | 25.023 | 0.896 | 11.53484 | 62.04562 | 4.890744 | 4.12787 | 5.653617 | 565.3617 | 11.25 | 218.7531 | 164.476
45 | 10.157 | 84.015 | 0.8957 | 25.18473 | 208.3189 | 6.452475 | 5.33907 | 7.565881 | 756.5881 | 11.89 | 220.7901 | 166.0076
46 | 4.713 | 24.691 | 0.8942 | 11.68609 | 61.22242 | 4.916798 | 4.114513 | 5.719084 | 571.9084 | 11.07 | 237.1502 | 178.3084
47 | 9.692 | 82.058 | 0.8956 | 24.03174 | 203.4664 | 6.358751 | 5.315501 | 7.402001 | 740.2001 | 10.79 | 339.5139 | 255.2736
48 | 9.692 | 82.058 | 0.8956 | 24.03174 | 203.4664 | 6.358751 | 5.315501 | 7.402001 | 740.2001 | 11.82 | 223.5088 | 168.0518
49 | 4.9958 | 24.403 | 0.8991 | 12.3873 | 60.50831 | 5.033344 | 4.102781 | 5.963908 | 596.3908 | 12.02 | 162.9207 | 122.4968
50 |  |  |  | 0 | 0 | #NUM! | #NUM! | #NUM! | #NUM! |  | #NUM! | #NUM!
51 | 8.056 | 34.698 | 0.8984 | 19.9752 | 86.03521 | 5.988983 | 4.454757 | 7.52321 | 752.321 |  | 2224.472 | 1672.535
52 | 8.056 | 34.698 | 0.8984 | 19.9752 | 86.03521 | 5.988983 | 4.454757 | 7.52321 | 752.321 | 12.31 | 174.8407 | 131.4592
53 | 4.897 | 24.456 | 0.8956 | 12.14233 | 60.63972 | 4.993395 | 4.10495 | 5.881839 | 588.1839 | 11.91 | 169.9499 | 127.7819
54 | 4.239 | 23.961 | 0.8985 | 10.51079 | 59.41235 | 4.704804 | 4.084502 | 5.325106 | 532.5106 | 11.09 | 219.1606 | 164.7824
55 | 4.856 | 82.015 | 0.8981 | 12.04066 | 203.3598 | 4.976579 | 5.314977 | 4.638182 | 463.8182 | 12.24 | 112.3093 | 84.44309
56 | 4.369 | 24.521 | 0.8985 | 10.83313 | 60.80089 | 4.765217 | 4.107604 | 5.42283 | 542.283 | 11.23 | 211.4831 | 159.0098
57 | 4.109 | 24.129 | 0.8985 | 10.18845 | 59.82891 | 4.642509 | 4.091489 | 5.193528 | 519.3528 | 11.18 | 206.5266 | 155.2832
58 |  |  |  | 0 | 0 | #NUM! | #NUM! | #NUM! | #NUM! |  | #NUM! | #NUM!
59 | 3.178 | 11.961 | 0.8966 | 7.87999 | 29.65782 | 4.128653 | 3.389726 | 4.867581 | 486.7581 | 11.89 | 142.0474 | 106.8026
60 | 3.654 | 13.054 | 0.8957 | 9.060253 | 32.36796 | 4.407794 | 3.477169 | 5.338419 | 533.8419 | 12.07 | 142.0377 | 106.7952
61 | 4.952 | 83.851 | 0.8989 | 12.2787 | 207.9122 | 5.015732 | 5.337116 | 4.694348 | 469.4348 | 11.05 | 196.1175 | 147.4567
62 | 3.896 | 12.678 | 0.8966 | 9.660303 | 31.43566 | 4.53605 | 3.447943 | 5.624157 | 562.4157 | 11.93 | 160.8858 | 120.9668
63 | 4.999 | 81.265 | 0.8985 | 12.39524 | 201.5001 | 5.034625 | 5.30579 | 4.76346 | 476.346 | 10.92 | 208.6932 | 156.9122
64 | 9.078 | 86.002 | 0.8947 | 22.5093 | 213.2457 | 6.227857 | 5.362445 | 7.093269 | 709.3269 | 12.05 | 190.7431 | 143.4159
65 | 5.967 | 13.258 | 0.8984 | 14.79544 | 32.87379 | 5.388638 | 3.492676 | 7.2846 | 728.46 | 11.75 | 227.3939 | 170.9729
66 | 5.889 | 13.158 | 0.8978 | 14.60203 | 32.62584 | 5.362322 | 3.485105 | 7.239539 | 723.9539 | 11.81 | 219.6551 | 165.1542
67 | 9.247 | 79.269 | 0.8967 | 22.92834 | 196.551 | 6.264748 | 5.280922 | 7.248573 | 724.8573 | 11.86 | 214.6726 | 161.408
68 | 4.521 | 12.222 | 0.8947 | 11.21002 | 30.30498 | 4.833616 | 3.411312 | 6.255919 | 625.5919 | 12.18 | 156.7364 | 117.8469
69 | 4.678 | 13.589 | 0.8947 | 11.59931 | 33.69452 | 4.90189 | 3.517335 | 6.286446 | 628.6446 | 12.13 | 161.9251 | 121.7482
70 | 4.239 | 70.591 | 0.8966 | 10.51079 | 175.0335 | 4.704804 | 5.164977 | 4.244631 | 424.4631 | 11.01 | 179.9755 | 135.32
71 |  |  |  | 0 | 0 | #NUM! | #NUM! | #NUM! | #NUM! |  | #NUM! | #NUM!
72 | 3.951 | 11.006 | 0.8951 | 9.796677 | 27.28986 | 4.564087 | 3.306515 | 5.821658 | 582.1658 | 12 | 160.6962 | 120.8242
73 | 3.893 | 11.263 | 0.8956 | 9.652864 | 27.9271 | 4.534509 | 3.329598 | 5.739421 | 573.9421 | 11.97 | 160.8888 | 120.969
74 | 4.029 | 11.501 | 0.8949 | 9.990082 | 28.51723 | 4.603186 | 3.350509 | 5.855863 | 585.5863 | 12.03 | 159.1348 | 119.6502
75 | 10.139 | 30 | 0.8984 | 25.14009 | 74.38631 | 6.448928 | 4.309272 | 8.588584 | 858.8584 | 12.17 | 216.3857 | 162.696